## Results
Report Number: A19-12862
Report Date: 4/11/2019
Analyte Symbol | Au | Pt | Pd | C-Graph | SiO2 | Al2O3 | Fe2O3(T) | MgO | MnO | CaO | Na2O | K2O | TiO2 | P2O5 | Cr2O3 | LOI | Total | Sr | Ba | Nb | V | Co | Ga | Ge | In | Sn | Cs | Pb | Be | Hf | Ta | W | Tl | Bi | Th | U | Rb | Y | Zr | La | Ce | Pr | Nd | Sm | Eu | Gd | Tb | Dy | Ho | Er | Tm | Yb | Lu | Mo | Cd | Cu | Ag | Ni | Mo | Zn | S(ppm) | Au | As | Br | Cr | Fe | Ir | Na | Sc | Sb | Se | Mass | V | Ag | Ba
Unit Symbol | ppb | ppb | ppb | % | % | % | % | % | % | % | % | % | % | % | % | % | % | ppm | ppm | ppm | ppm | ppm | ppm | ppm | ppm | ppm | ppm | ppm | ppm | ppm | ppm | ppm | ppm | ppm | ppm | ppm | ppm | ppm | ppm | ppm | ppm | ppm | ppm | ppm | ppm | ppm | ppm | ppm | ppm | ppm | ppm | ppm | ppm | ppm | ppm | ppm | ppm | ppm | ppm | ppm | ppm | ppb | ppm | ppm | ppm | % | ppb | % | ppm | ppm | ppm | g | ppm | ppm | ppm
Detection Limit | 1 | 0.5 | 0.5 | 0.05 | 0.01 | 0.01 | 0.01 | 0.01 | 0.001 | 0.01 | 0.01 | 0.01 | 0.001 | 0.01 | 0.01 |  | 0.01 | 2 | 3 | 0.2 | 5 | 1 | 1 | 0.5 | 0.1 | 1 | 0.1 | 3 | 1 | 0.1 | 0.01 | 0.5 | 0.05 | 0.1 | 0.05 | 0.01 | 1 | 0.5 | 1 | 0.05 | 0.05 | 0.01 | 0.05 | 0.01 | 0.005 | 0.01 | 0.01 | 0.01 | 0.01 | 0.01 | 0.005 | 0.01 | 0.002 | 2 | 0.5 | 1 | 0.3 | 1 | 1 | 1 | 100 | 2 | 0.5 | 0.5 | 5 | 0.01 | 5 | 0.01 | 0.1 | 0.1 | 3 |  | 5 | 0.5 | 3
Analysis Method | FA-MS | FA-MS | FA-MS | IR | FUS-ICP | FUS-ICP | FUS-ICP | FUS-ICP | FUS-ICP | FUS-ICP | FUS-ICP | FUS-ICP | FUS-ICP | FUS-ICP | FUS-ICP | FUS-ICP | FUS-ICP | FUS-ICP | FUS-ICP | FUS-MS | FUS-ICP | FUS-MS | FUS-MS | FUS-MS | FUS-MS | FUS-MS | FUS-MS | FUS-MS | FUS-ICP | FUS-MS | FUS-MS | FUS-MS | FUS-MS | FUS-MS | FUS-MS | FUS-MS | FUS-MS | FUS-MS | FUS-MS | FUS-MS | FUS-MS | FUS-MS | FUS-MS | FUS-MS | FUS-MS | FUS-MS | FUS-MS | FUS-MS | FUS-MS | FUS-MS | FUS-MS | FUS-MS | FUS-MS | FUS-MS | TD-ICP | TD-ICP | TD-ICP | TD-ICP | TD-ICP | TD-ICP | TD-ICP | INAA | INAA | INAA | INAA | INAA | INAA | INAA | INAA | INAA | INAA | INAA | FUS-MS | FUS-MS | FUS-MS
77413 |  |  |  |  | 99.29 | 0.39 | 0.81 | 0.05 | 0.01 | 0.07 | 0.01 | 0.04 | 0.041 | < 0.01 | 0.01 | 0.17 | 100.9 | 3 | 24 | < 0.2 | < 5 | < 1 | 1 | 0.7 | < 0.1 | < 1 | < 0.1 | < 3 | < 1 | 1 | 0.07 | 1.1 | < 0.05 | < 0.1 | 1.62 | 0.19 | 1 | 6.5 | 39 | 10.4 | 22.9 | 2.74 | 10.8 | 2.02 | 0.318 | 1.97 | 0.31 | 1.48 | 0.24 | 0.61 | 0.068 | 0.44 | 0.067 | 2 | < 0.5 | 8 | < 0.3 | 2 | 3 | 2 | < 100 | < 2 | 0.6 | < 0.5 | 41 | 0.63 | < 5 | 0.03 | 0.3 | < 0.1 | < 3 | 27.5
77414 |  |  |  |  | 54.3 | 2.05 | 40 | 2.86 | 0.107 | 1.55 | 0.02 | 0.01 | 0.192 | 0.36 | 0.01 | -1.02 | 100.4 | 10 | 15 | 1.5 | 40 | 8 | 9 | 5.8 | 0.1 | < 1 | < 0.1 | < 3 | < 1 | 0.3 | 0.09 | < 0.5 | < 0.05 | < 0.1 | 0.61 | 0.12 | < 1 | 22.2 | 10 | 10.4 | 25.7 | 3.32 | 14.7 | 3.14 | 0.551 | 3.22 | 0.55 | 3.34 | 0.69 | 2.04 | 0.295 | 2.04 | 0.309 | < 2 | 0.5 | 34 | < 0.3 | 23 | < 1 | 75 | 6400 | < 2 | < 0.5 | < 0.5 | 46 | 25.8 | < 5 | 0.01 | 7.2 | < 0.1 | < 3 | 2.42
77415 |  |  |  |  | 41.21 | 0.23 | 58.1 | 1.01 | 0.316 | 0.6 | 0.01 | < 0.01 | 0.06 | 0.13 | < 0.01 | -1.97 | 99.7 | 15 | 4 | 0.5 | 9 | 2 | 4 | 3.3 | < 0.1 | < 1 | < 0.1 | < 3 | < 1 | < 0.1 | < 0.01 | < 0.5 | < 0.05 | < 0.1 | 0.06 | 0.01 | < 1 | 6.9 | 2 | 2.54 | 4.23 | 0.45 | 1.99 | 0.37 | 0.228 | 0.52 | 0.09 | 0.59 | 0.14 | 0.44 | 0.064 | 0.42 | 0.061 | < 2 | 0.7 | 4 | 0.3 | 8 | < 1 | 18 | < 100 | < 2 | < 0.5 | < 0.5 | 17 | 39.4 | < 5 | 0.01 | 0.9 | < 0.1 | < 3 | 2.57
77416 | [21 empty] | 28 | 13 | 1.3 | 0.1 | 1 | 0.1 | < 3 | < 1 | 0.6 | 0.09 | < 0.5 | < 0.05 | 0.2 | 0.08 | 0.12 | [17 empty] | 3 | < 0.5 | 2660 |  | 14 | 3 | 109 | 5300 | 76 | < 0.5 | < 0.5 | 55 | 12.2 | < 5 | 1.51 | 31.6 | < 0.1 | 19 | 35 | 308 | 0.9 | 210
77417 |  |  |  |  | 61.84 | 1.69 | 28.22 | 4.78 | 0.538 | 1.87 | 0.16 | 0.06 | 0.298 | 0.15 | < 0.01 | 0.97 | 100.6 | 16 | 35 | 2.1 | 32 | 15 | 10 | 2.7 | 0.1 | 1 | < 0.1 | < 3 | < 1 | 0.2 | 0.15 | < 0.5 | < 0.05 | < 0.1 | 0.38 | 0.07 | 1 | 12 | 6 | 4.47 | 10.3 | 1.32 | 5.51 | 1.35 | 0.319 | 1.62 | 0.3 | 1.78 | 0.37 | 1.11 | 0.171 | 1.13 | 0.18 | < 2 | < 0.5 | 167 | < 0.3 | 34 | < 1 | 231 | 10700 | 107 | < 0.5 | < 0.5 | 20 | 18.3 | < 5 | 0.12 | 3.4 | < 0.1 | < 3 | 1.96
77485 |  |  |  |  | 54.74 | 0.64 | 44.63 | 0.18 | 0.03 | 0.21 | 0.01 | < 0.01 | 0.141 | 0.15 | 0.01 | -1.3 | 99.44 | 9 | 8 | 1.4 | 11 | 2 | 16 | 1.8 | < 0.1 | 3 | < 0.1 | < 3 | < 1 | 0.2 | 0.08 | < 0.5 | < 0.05 | < 0.1 | 0.43 | 0.11 | < 1 | 4.7 | 5 | 3.88 | 9.23 | 1.24 | 5.39 | 1.22 | 0.281 | 1.2 | 0.16 | 0.82 | 0.15 | 0.37 | 0.049 | 0.29 | 0.041 | 2 | < 0.5 | 5 | < 0.3 | 3 | < 1 | 60 | 100 | < 2 | 1.4 | < 0.5 | 52 | 28.6 | < 5 | 0.01 | 1.5 | 0.8 | < 3 | 1.96
77486 | 4 | < 0.5 | < 0.5 |  | 49.16 | 7.46 | 9.51 | 14.09 | 0.16 | 15.56 | 1.42 | 0.57 | 0.734 | 0.09 | 0.06 | 1.75 | 100.5 | 366 | 318 | 2.2 | 245 | 55 | 12 | 1.4 | 0.1 | < 1 | 0.1 | < 3 | < 1 | 1.7 | 0.08 | < 0.5 | < 0.05 | < 0.1 | 0.51 | 0.17 | 7 | 14.6 | 49 | 12.9 | 37.3 | 5.85 | 28.9 | 6.68 | 2.02 | 5.56 | 0.69 | 3.39 | 0.57 | 1.4 | 0.182 | 1.13 | 0.156 | < 2 | < 0.5 | 68 | < 0.3 | 205 | < 1 | 71 | 1100 | 3 | < 0.5 | < 0.5 | 377 | 6.47 | < 5 | 1 | 41.6 | < 0.1 | < 3 | 28.2
77487 | 7 | 1 | 1.2 |  | 51.48 | 4.32 | 10.38 | 17.37 | 0.166 | 13.56 | 0.84 | 0.17 | 0.654 | 0.02 | 0.09 | 1.62 | 100.6 | 120 | 98 | 13.2 | 255 | 65 | 11 | 1.6 | 0.1 | 1 | 0.1 | < 3 | < 1 | 3.2 | 0.68 | 0.6 | < 0.05 | < 0.1 | 0.32 | 0.09 | 3 | 21.2 | 82 | 14.7 | 48.5 | 7.91 | 39.1 | 9 | 1.88 | 7.35 | 0.95 | 4.64 | 0.8 | 2.11 | 0.29 | 1.76 | 0.239 | < 2 | < 0.5 | 87 | < 0.3 | 344 | < 1 | 81 | 1700 | < 2 | < 0.5 | < 0.5 | 550 | 6.99 | < 5 | 0.6 | 41.5 | < 0.1 | < 3 | 31.3
77488 | 8 | 1.2 | 1.3 |  | 41.32 | 17.66 | 22.48 | 8.63 | 0.574 | 7.3 | 0.93 | 0.31 | 1.178 | 0.31 | < 0.01 | -0.08 | 100.6 | 60 | 74 | 4 | 329 | 48 | 15 | 2.1 | 0.1 | 1 | < 0.1 | < 3 | < 1 | 1.3 | 0.01 | < 0.5 | < 0.05 | < 0.1 | 0.17 | 0.09 | 2 | 80.4 | 38 | 6.39 | 19.9 | 3.48 | 20.3 | 7.8 | 2.4 | 11.8 | 2.16 | 13.5 | 2.93 | 9.04 | 1.37 | 9.33 | 1.54 | < 2 | 0.7 | 104 | < 0.3 | 10 | < 1 | 239 | 1000 | < 2 | 1 | < 0.5 | 12 | 14.2 | < 5 | 0.64 | 50.9 | < 0.1 | < 3 | 35
77489 | [21 empty] | 24 | 12 | 1.9 | 0.2 | 1 | 0.4 | < 3 | < 1 | 1.5 | 0.21 | 0.8 | < 0.05 | < 0.1 | 0.53 | 0.09 | [17 empty] | < 2 | 0.8 | 180 |  | 16 | < 1 | 244 | 4300 | 12 | 0.6 | < 0.5 | 47 | 14.4 | < 5 | 0.32 | 46.8 | < 0.1 | < 3 | 34.7 | 168 | < 0.5 | 195
77490 | [21 empty] | 2 | 10 | 2.6 | < 0.1 | 1 | < 0.1 | < 3 | < 1 | 0.4 | 0.18 | < 0.5 | < 0.05 | < 0.1 | 0.74 | 0.34 | [17 empty] | 2 | 0.7 | 4 |  | 6 | < 1 | 40 | 200 | < 2 | < 0.5 | < 0.5 | 24 | 39.6 | < 5 | 0.02 | 4.3 | 0.2 | < 3 | 2.78 | 51 | < 0.5 | 42
78284 | 9 | 0.7 | 1.2 |  | 43.83 | 10.36 | 16.08 | 9.68 | 0.25 | 11.84 | 2.13 | 1.89 | 2.058 | 1.46 | 0.03 | 0.91 | 100.5 | 441 | 1289 | 11.1 | 286 | 56 | 20 | 1.8 | 0.2 | 2 | 0.1 | 4 | 1 | 2.5 | 0.26 | < 0.5 | < 0.05 | < 0.1 | 0.8 | 0.25 | 25 | 51.2 | 77 | 91.2 | 231 | 32.2 | 144 | 26.6 | 5.94 | 20 | 2.3 | 11.2 | 1.93 | 5.07 | 0.658 | 3.7 | 0.539 | < 2 | < 0.5 | 108 | < 0.3 | 118 | < 1 | 179 | 1600 | < 2 | < 0.5 | < 0.5 | 184 | 11.3 | < 5 | 1.57 | 53.8 | < 0.1 | < 3 | 26.8
78287 | 6 | 1.3 | 0.8 |  | 46.98 | 10.15 | 13.5 | 9.56 | 0.254 | 11.99 | 2.25 | 2.31 | 1.708 | 1.15 | 0.04 | 0.57 | 100.4 | 546 | 1771 | 8.1 | 251 | 43 | 18 | 1.7 | 0.1 | 1 | 0.2 | 3 | 1 | 1.9 | 0.18 | < 0.5 | < 0.05 | < 0.1 | 0.6 | 0.22 | 41 | 37.7 | 56 | 66.5 | 170 | 22.7 | 102 | 19.2 | 4.09 | 14.1 | 1.65 | 7.88 | 1.38 | 3.56 | 0.47 | 2.8 | 0.404 | < 2 | < 0.5 | 31 | < 0.3 | 99 | < 1 | 170 | 100 | 7 | < 0.5 | < 0.5 | 238 | 9.45 | < 5 | 1.65 | 49.3 | < 0.1 | < 3 | 28.4
78331 | 10 | < 0.5 | 0.5 |  | 43.49 | 5.66 | 13.83 | 30.8 | 0.186 | 3.72 | 0.73 | 0.42 | 0.378 | 0.13 | 0.39 | 0.85 | 100.2 | 256 | 271 | 2.6 | 102 | 123 | 7 | 1.1 | < 0.1 | < 1 | 0.1 | < 3 | < 1 | 0.9 | 0.11 | < 0.5 | < 0.05 | < 0.1 | 0.64 | 0.19 | 5 | 7.5 | 29 | 6.96 | 15.6 | 2.04 | 8.67 | 1.81 | 0.575 | 1.77 | 0.26 | 1.39 | 0.26 | 0.78 | 0.112 | 0.72 | 0.115 | < 2 | < 0.5 | 61 | < 0.3 | 654 | < 1 | 85 | 1000 | < 2 | 0.6 | < 0.5 | 2300 | 9.2 | < 5 | 0.54 | 12.6 | < 0.1 | < 3 | 36
78332 | 5 | 2.3 | 0.9 |  | 50.28 | 4.81 | 11.92 | 14.4 | 0.222 | 15.31 | 1.1 | 0.1 | 0.395 | 0.01 | 0.11 | 2.05 | 100.6 | 135 | 47 | 0.7 | 269 | 54 | 12 | 1.5 | 0.1 | 1 | < 0.1 | < 3 | < 1 | 1.6 | < 0.01 | < 0.5 | < 0.05 | < 0.1 | 0.07 | 0.05 | 1 | 14.6 | 39 | 4.49 | 15.4 | 2.69 | 14.1 | 3.79 | 1.12 | 4.1 | 0.57 | 2.97 | 0.54 | 1.5 | 0.214 | 1.27 | 0.176 | < 2 | < 0.5 | 3 | < 0.3 | 142 | < 1 | 130 | 100 | < 2 | < 0.5 | < 0.5 | 610 | 7.84 | < 5 | 0.76 | 48 | 0.1 | < 3 | 33.2
78333 | 5 | < 0.5 | < 0.5 |  | 98.33 | 0.43 | 0.33 | 0.05 | 0.006 | 0.08 | < 0.01 | 0.01 | 0.059 | 0.02 | 0.01 | 0.3 | 99.62 | < 2 | 6 | 0.7 | < 5 | < 1 | 1 | 0.8 | < 0.1 | < 1 | < 0.1 | < 3 | < 1 | 1.8 | 0.06 | < 0.5 | < 0.05 | < 0.1 | 1.76 | 0.22 | 1 | 4.2 | 68 | 10.9 | 23.4 | 2.79 | 10.7 | 2.02 | 0.295 | 1.52 | 0.19 | 0.92 | 0.15 | 0.41 | 0.056 | 0.33 | 0.051 | < 2 | < 0.5 | 2 | < 0.3 | < 1 | 1 | 2 | < 100 | < 2 | < 0.5 | < 0.5 | 24 | 0.28 | < 5 | 0.01 | 0.3 | < 0.1 | < 3 | 27.5
78334 | 7 | 4.5 | 4 |  | 50.32 | 3.1 | 14.64 | 14.88 | 0.217 | 15.01 | 0.44 | 0.04 | 0.474 | 0.02 | 0.06 | 1.31 | 100.5 | 36 | 12 | < 0.2 | 285 | 59 | 11 | 2.1 | 0.1 | < 1 | < 0.1 | < 3 | < 1 | 2.1 | < 0.01 | 1.3 | < 0.05 | < 0.1 | 0.24 | 0.04 | 1 | 21.9 | 55 | 8.53 | 31.1 | 5.47 | 28 | 6.78 | 1.2 | 6.31 | 0.92 | 4.71 | 0.86 | 2.3 | 0.307 | 1.87 | 0.283 | < 2 | < 0.5 | 130 | < 0.3 | 153 | < 1 | 142 | 5000 | < 2 | < 0.5 | < 0.5 | 388 | 10.1 | < 5 | 0.35 | 45 | 0.3 | < 3 | 30.4

## Liste laboratoires à utiliser
nom du laboratoire | Liste des codes de Lab a utiliser
Accurassay Laboratories | ACCUR
Activation Laboratories Ltd. | Actlabs
Acme Analytical Laboratories Ltd. | ACME
AGAT Laboratories | AGAT
ALS Limited/ALS Chemex | ALS
Assayers Canada | ASSAYERS
Laboratoire d'analyse Bourlamaque Ltée. | BOURL
Chimitec Laboratories Analytical/chimitec Bondar Clegg (BC) | CHIMITEC
Chemex Labs Ltd. | CHEMEX
CF mineral research | CFMINER
Consortium en recherche minéral | COREM
Centre recherche minéral | CRM
Centre de technologie minérale et de plasturgie Inc. | CTMP
Laboratoire Expert | EXPERT
Indéterminé | IND.
Laboratoire IOS | IOS
Intertek testing Servicies | ITS
Métanor | METANOR
SGS Canada Inc. | SGS
Techni-lab | TECH
Bureau Veritas | VERITAS
X-Ray Laboratory | XRAY_LAB