## Instruction
Ministère des Ressources naturelles et des Forêts
Géologie Québec
Instructions
L'onglet "GAB_vide_analyses" contient le gabarit sans donnée
L'onglet "GAB_resultats_analyses" contient le gabarit avec données
L'onglet "Codes SIGÉOM" contient la liste de codes des laboratoires pour l'appellation du fichier ainsi que les codes liées aux analyses géochimiques (il n'est pas obligatoire d'utiliser les codes du SIGÉOM pour les champs CODE_METH_ANLS et ELMN_CHIM)
Les textes en italique sont des explications liées au type de donnée demandé
Les textes en rouge sont des exemples qui doivent être remplacés
Ne rien mettre dans la cellule dans le cas où il n'y a pas de donnée ou de métadonnée
Il est possible d'ajouter des colonnes pour des données supplémentaires non incluses aux modèles
Convention
Nom de fichier : A_CodeLaboratoire_NumeroCertificat
Résultats analytiques : Doivent être soumis avec les unités de mesure originales provenant des laboratoires d’analyses, incluant les caractères spéciaux des limites de détection (inférieur "<" ou supérieur ">")
Pour nous joindre
Centre de service des Mines
Courriel : service.mines@mern.gouv.qc.ca
Téléphone : (418) 627-6278
Ligne sans frais : 1 800 363-7233

## GAB_vide_analyses
NUMR_RAPR | Numéro du certificat d'analyse | OBLIGATOIRE
DATE_RESL_ANLS | Date de l'analyse (ou du résultat analytique) / AAAAMMJJ | OBLIGATOIRE
ELMN_CHIM | Élément chimique ou oxyde | OBLIGATOIRE | Au | Pt | Pd | Cgraph | SiO2 | Al2O3 | Fe2O3t | MgO | MnO | CaO | Na2O | K2O | TiO2 | P2O5 | Cr2O3 | PAF | Total | Sr | Ba | Nb | V | Co | Ga | Ge | In | Sn | Cs | Pb | Be | Hf | Ta | W | Tl | Bi | Th | U | Rb | Y | Zr | La | Ce | Pr | Nd | Sm | Eu | Gd | Tb | Dy | Ho | Er | Tm | Yb | Lu | Mo | Cd | Cu | Ag | Ni | Mo | Zn | S | Au | As | Br | Cr | Fe | Ir | Na | Sc | Sb | Se | V | Ag | Ba
UNITE_TENR | Unité de mesure (ppb, ppm ou %) | OBLIGATOIRE | ppb | ppb | ppb | % | % | % | % | % | % | % | % | % | % | % | % | % | % | ppm | ppm | ppm | ppm | ppm | ppm | ppm | ppm | ppm | ppm | ppm | ppm | ppm | ppm | ppm | ppm | ppm | ppm | ppm | ppm | ppm | ppm | ppm | ppm | ppm | ppm | ppm | ppm | ppm | ppm | ppm | ppm | ppm | ppm | ppm | ppm | ppm | ppm | ppm | ppm | ppm | ppm | ppm | ppm | ppb | ppm | ppm | ppm | % | ppb | % | ppm | ppm | ppm | ppm | ppm | ppm
LIM_DET_ANLS | Limite de détection du laboratoire selon le type d'analyse | OBLIGATOIRE | 1 | 0.5 | 0.5 | 0.05 | 0.01 | 0.01 | 0.01 | 0.01 | 0.001 | 0.01 | 0.01 | 0.01 | 0.001 | 0.01 | 0.01 |  | 0.01 | 2 | 3 | 0.2 | 5 | 1 | 1 | 0.5 | 0.1 | 1 | 0.1 | 3 | 1 | 0.1 | 0.01 | 0.5 | 0.05 | 0.1 | 0.05 | 0.01 | 1 | 0.5 | 1 | 0.05 | 0.05 | 0.01 | 0.05 | 0.01 | 0.005 | 0.01 | 0.01 | 0.01 | 0.01 | 0.01 | 0.005 | 0.01 | 0.002 | 2 | 0.5 | 1 | 0.3 | 1 | 1 | 1 | 100 | 2 | 0.5 | 0.5 | 5 | 0.01 | 5 | 0.01 | 0.1 | 0.1 | 3 | 5 | 0.5 | 3
METH_ANLS | code méthode analyse laboratoire | OBLIGATOIRE | PY_SM | PY_SM | PY_SM | IR | FUS_ICP | FUS_ICP | FUS_ICP | FUS_ICP | FUS_ICP | FUS_ICP | FUS_ICP | FUS_ICP | FUS_ICP | FUS_ICP | FUS_ICP | FUS_ICP | FUS_ICP | FUS_ICP | FUS_ICP | FUS_SM | FUS_ICP | FUS_SM | FUS_SM | FUS_SM | FUS_SM | FUS_SM | FUS_SM | FUS_SM | FUS_ICP | FUS_SM | FUS_SM | FUS_SM | FUS_SM | FUS_SM | FUS_SM | FUS_SM | FUS_SM | FUS_SM | FUS_SM | FUS_SM | FUS_SM | FUS_SM | FUS_SM | FUS_SM | FUS_SM | FUS_SM | FUS_SM | FUS_SM | FUS_SM | FUS_SM | FUS_SM | FUS_SM | FUS_SM | FUS_SM | DT_ICP | DT_ICP | DT_ICP | DT_ICP | DT_ICP | DT_ICP | DT_ICP | AA | AA | AA | AA | AA | AA | AA | AA | AA | AA | FUS_SM | FUS_SM | FUS_SM
Insérer numéro échantillon (NUMR_ORIG = NUMR_ECHN_UNIQ)
OBLIGATOIRE

## GAB_resultats_analyses
NUMR_RAPR | A19-12862
DATE_RESL_ANLS | 20191104
ELMN_CHIM | Au | Pt | Pd | Cgraph | SiO2 | Al2O3 | Fe2O3t | MgO | MnO | CaO | Na2O | K2O | TiO2 | P2O5 | Cr2O3 | PAF | Total | Sr | Ba | Nb | V | Co | Ga | Ge | In | Sn | Cs | Pb | Be | Hf | Ta | W | Tl | Bi | Th | U | Rb | Y | Zr | La | Ce | Pr | Nd | Sm | Eu | Gd | Tb | Dy | Ho | Er | Tm | Yb | Lu | Mo | Cd | Cu | Ag | Ni | Mo | Zn | S | Au | As | Br | Cr | Fe | Ir | Na | Sc | Sb | Se | V | Ag | Ba
UNITE_TENR | ppb | ppb | ppb | % | % | % | % | % | % | % | % | % | % | % | % | % | % | ppm | ppm | ppm | ppm | ppm | ppm | ppm | ppm | ppm | ppm | ppm | ppm | ppm | ppm | ppm | ppm | ppm | ppm | ppm | ppm | ppm | ppm | ppm | ppm | ppm | ppm | ppm | ppm | ppm | ppm | ppm | ppm | ppm | ppm | ppm | ppm | ppm | ppm | ppm | ppm | ppm | ppm | ppm | ppm | ppb | ppm | ppm | ppm | % | ppb | % | ppm | ppm | ppm | ppm | ppm | ppm
LIM_DET_ANLS | 1 | 0.5 | 0.5 | 0.05 | 0.01 | 0.01 | 0.01 | 0.01 | 0.001 | 0.01 | 0.01 | 0.01 | 0.001 | 0.01 | 0.01 |  | 0.01 | 2 | 3 | 0.2 | 5 | 1 | 1 | 0.5 | 0.1 | 1 | 0.1 | 3 | 1 | 0.1 | 0.01 | 0.5 | 0.05 | 0.1 | 0.05 | 0.01 | 1 | 0.5 | 1 | 0.05 | 0.05 | 0.01 | 0.05 | 0.01 | 0.005 | 0.01 | 0.01 | 0.01 | 0.01 | 0.01 | 0.005 | 0.01 | 0.002 | 2 | 0.5 | 1 | 0.3 | 1 | 1 | 1 | 100 | 2 | 0.5 | 0.5 | 5 | 0.01 | 5 | 0.01 | 0.1 | 0.1 | 3 | 5 | 0.5 | 3
METH_ANLS | PY_SM | PY_SM | PY_SM | IR | FUS_ICP | FUS_ICP | FUS_ICP | FUS_ICP | FUS_ICP | FUS_ICP | FUS_ICP | FUS_ICP | FUS_ICP | FUS_ICP | FUS_ICP | FUS_ICP | FUS_ICP | FUS_ICP | FUS_ICP | FUS_SM | FUS_ICP | FUS_SM | FUS_SM | FUS_SM | FUS_SM | FUS_SM | FUS_SM | FUS_SM | FUS_ICP | FUS_SM | FUS_SM | FUS_SM | FUS_SM | FUS_SM | FUS_SM | FUS_SM | FUS_SM | FUS_SM | FUS_SM | FUS_SM | FUS_SM | FUS_SM | FUS_SM | FUS_SM | FUS_SM | FUS_SM | FUS_SM | FUS_SM | FUS_SM | FUS_SM | FUS_SM | FUS_SM | FUS_SM | FUS_SM | DT_ICP | DT_ICP | DT_ICP | DT_ICP | DT_ICP | DT_ICP | DT_ICP | AA | AA | AA | AA | AA | AA | AA | AA | AA | AA | FUS_SM | FUS_SM | FUS_SM
77413 |  |  |  |  | 99.29 | 0.39 | 0.81 | 0.05 | 0.01 | 0.07 | 0.01 | 0.04 | 0.041 | < 0.01 | 0.01 | 0.17 | 100.9 | 3 | 24 | < 0.2 | < 5 | < 1 | 1 | 0.7 | < 0.1 | < 1 | < 0.1 | < 3 | < 1 | 1 | 0.07 | 1.1 | < 0.05 | < 0.1 | 1.62 | 0.19 | 1 | 6.5 | 39 | 10.4 | 22.9 | 2.74 | 10.8 | 2.02 | 0.318 | 1.97 | 0.31 | 1.48 | 0.24 | 0.61 | 0.068 | 0.44 | 0.067 | 2 | < 0.5 | 8 | < 0.3 | 2 | 3 | 2 | < 100 | < 2 | 0.6 | < 0.5 | 41 | 0.63 | < 5 | 0.03 | 0.3 | < 0.1 | < 3
77414 |  |  |  |  | 54.3 | 2.05 | 40 | 2.86 | 0.107 | 1.55 | 0.02 | 0.01 | 0.192 | 0.36 | 0.01 | -1.02 | 100.4 | 10 | 15 | 1.5 | 40 | 8 | 9 | 5.8 | 0.1 | < 1 | < 0.1 | < 3 | < 1 | 0.3 | 0.09 | < 0.5 | < 0.05 | < 0.1 | 0.61 | 0.12 | < 1 | 22.2 | 10 | 10.4 | 25.7 | 3.32 | 14.7 | 3.14 | 0.551 | 3.22 | 0.55 | 3.34 | 0.69 | 2.04 | 0.295 | 2.04 | 0.309 | < 2 | 0.5 | 34 | < 0.3 | 23 | < 1 | 75 | 6400 | < 2 | < 0.5 | < 0.5 | 46 | 25.8 | < 5 | 0.01 | 7.2 | < 0.1 | < 3
77415 |  |  |  |  | 41.21 | 0.23 | 58.1 | 1.01 | 0.316 | 0.6 | 0.01 | < 0.01 | 0.06 | 0.13 | < 0.01 | -1.97 | 99.7 | 15 | 4 | 0.5 | 9 | 2 | 4 | 3.3 | < 0.1 | < 1 | < 0.1 | < 3 | < 1 | < 0.1 | < 0.01 | < 0.5 | < 0.05 | < 0.1 | 0.06 | 0.01 | < 1 | 6.9 | 2 | 2.54 | 4.23 | 0.45 | 1.99 | 0.37 | 0.228 | 0.52 | 0.09 | 0.59 | 0.14 | 0.44 | 0.064 | 0.42 | 0.061 | < 2 | 0.7 | 4 | 0.3 | 8 | < 1 | 18 | < 100 | < 2 | < 0.5 | < 0.5 | 17 | 39.4 | < 5 | 0.01 | 0.9 | < 0.1 | < 3
77416 | [21 empty] | 28 | 13 | 1.3 | 0.1 | 1 | 0.1 | < 3 | < 1 | 0.6 | 0.09 | < 0.5 | < 0.05 | 0.2 | 0.08 | 0.12 | [17 empty] | 3 | < 0.5 | 2660 |  | 14 | 3 | 109 | 5300 | 76 | < 0.5 | < 0.5 | 55 | 12.2 | < 5 | 1.51 | 31.6 | < 0.1 | 19 | 308 | 0.9 | 210
77417 |  |  |  |  | 61.84 | 1.69 | 28.22 | 4.78 | 0.538 | 1.87 | 0.16 | 0.06 | 0.298 | 0.15 | < 0.01 | 0.97 | 100.6 | 16 | 35 | 2.1 | 32 | 15 | 10 | 2.7 | 0.1 | 1 | < 0.1 | < 3 | < 1 | 0.2 | 0.15 | < 0.5 | < 0.05 | < 0.1 | 0.38 | 0.07 | 1 | 12 | 6 | 4.47 | 10.3 | 1.32 | 5.51 | 1.35 | 0.319 | 1.62 | 0.3 | 1.78 | 0.37 | 1.11 | 0.171 | 1.13 | 0.18 | < 2 | < 0.5 | 167 | < 0.3 | 34 | < 1 | 231 | 10700 | 107 | < 0.5 | < 0.5 | 20 | 18.3 | < 5 | 0.12 | 3.4 | < 0.1 | < 3
77485 |  |  |  |  | 54.74 | 0.64 | 44.63 | 0.18 | 0.03 | 0.21 | 0.01 | < 0.01 | 0.141 | 0.15 | 0.01 | -1.3 | 99.44 | 9 | 8 | 1.4 | 11 | 2 | 16 | 1.8 | < 0.1 | 3 | < 0.1 | < 3 | < 1 | 0.2 | 0.08 | < 0.5 | < 0.05 | < 0.1 | 0.43 | 0.11 | < 1 | 4.7 | 5 | 3.88 | 9.23 | 1.24 | 5.39 | 1.22 | 0.281 | 1.2 | 0.16 | 0.82 | 0.15 | 0.37 | 0.049 | 0.29 | 0.041 | 2 | < 0.5 | 5 | < 0.3 | 3 | < 1 | 60 | 100 | < 2 | 1.4 | < 0.5 | 52 | 28.6 | < 5 | 0.01 | 1.5 | 0.8 | < 3
77486 | 4 | < 0.5 | < 0.5 |  | 49.16 | 7.46 | 9.51 | 14.09 | 0.16 | 15.56 | 1.42 | 0.57 | 0.734 | 0.09 | 0.06 | 1.75 | 100.5 | 366 | 318 | 2.2 | 245 | 55 | 12 | 1.4 | 0.1 | < 1 | 0.1 | < 3 | < 1 | 1.7 | 0.08 | < 0.5 | < 0.05 | < 0.1 | 0.51 | 0.17 | 7 | 14.6 | 49 | 12.9 | 37.3 | 5.85 | 28.9 | 6.68 | 2.02 | 5.56 | 0.69 | 3.39 | 0.57 | 1.4 | 0.182 | 1.13 | 0.156 | < 2 | < 0.5 | 68 | < 0.3 | 205 | < 1 | 71 | 1100 | 3 | < 0.5 | < 0.5 | 377 | 6.47 | < 5 | 1 | 41.6 | < 0.1 | < 3
77487 | 7 | 1 | 1.2 |  | 51.48 | 4.32 | 10.38 | 17.37 | 0.166 | 13.56 | 0.84 | 0.17 | 0.654 | 0.02 | 0.09 | 1.62 | 100.6 | 120 | 98 | 13.2 | 255 | 65 | 11 | 1.6 | 0.1 | 1 | 0.1 | < 3 | < 1 | 3.2 | 0.68 | 0.6 | < 0.05 | < 0.1 | 0.32 | 0.09 | 3 | 21.2 | 82 | 14.7 | 48.5 | 7.91 | 39.1 | 9 | 1.88 | 7.35 | 0.95 | 4.64 | 0.8 | 2.11 | 0.29 | 1.76 | 0.239 | < 2 | < 0.5 | 87 | < 0.3 | 344 | < 1 | 81 | 1700 | < 2 | < 0.5 | < 0.5 | 550 | 6.99 | < 5 | 0.6 | 41.5 | < 0.1 | < 3
77488 | 8 | 1.2 | 1.3 |  | 41.32 | 17.66 | 22.48 | 8.63 | 0.574 | 7.3 | 0.93 | 0.31 | 1.178 | 0.31 | < 0.01 | -0.08 | 100.6 | 60 | 74 | 4 | 329 | 48 | 15 | 2.1 | 0.1 | 1 | < 0.1 | < 3 | < 1 | 1.3 | 0.01 | < 0.5 | < 0.05 | < 0.1 | 0.17 | 0.09 | 2 | 80.4 | 38 | 6.39 | 19.9 | 3.48 | 20.3 | 7.8 | 2.4 | 11.8 | 2.16 | 13.5 | 2.93 | 9.04 | 1.37 | 9.33 | 1.54 | < 2 | 0.7 | 104 | < 0.3 | 10 | < 1 | 239 | 1000 | < 2 | 1 | < 0.5 | 12 | 14.2 | < 5 | 0.64 | 50.9 | < 0.1 | < 3
77489 | [21 empty] | 24 | 12 | 1.9 | 0.2 | 1 | 0.4 | < 3 | < 1 | 1.5 | 0.21 | 0.8 | < 0.05 | < 0.1 | 0.53 | 0.09 | [17 empty] | < 2 | 0.8 | 180 |  | 16 | < 1 | 244 | 4300 | 12 | 0.6 | < 0.5 | 47 | 14.4 | < 5 | 0.32 | 46.8 | < 0.1 | < 3 | 168 | < 0.5 | 195
77490 | [21 empty] | 2 | 10 | 2.6 | < 0.1 | 1 | < 0.1 | < 3 | < 1 | 0.4 | 0.18 | < 0.5 | < 0.05 | < 0.1 | 0.74 | 0.34 | [17 empty] | 2 | 0.7 | 4 |  | 6 | < 1 | 40 | 200 | < 2 | < 0.5 | < 0.5 | 24 | 39.6 | < 5 | 0.02 | 4.3 | 0.2 | < 3 | 51 | < 0.5 | 42
78284 | 9 | 0.7 | 1.2 |  | 43.83 | 10.36 | 16.08 | 9.68 | 0.25 | 11.84 | 2.13 | 1.89 | 2.058 | 1.46 | 0.03 | 0.91 | 100.5 | 441 | 1289 | 11.1 | 286 | 56 | 20 | 1.8 | 0.2 | 2 | 0.1 | 4 | 1 | 2.5 | 0.26 | < 0.5 | < 0.05 | < 0.1 | 0.8 | 0.25 | 25 | 51.2 | 77 | 91.2 | 231 | 32.2 | 144 | 26.6 | 5.94 | 20 | 2.3 | 11.2 | 1.93 | 5.07 | 0.658 | 3.7 | 0.539 | < 2 | < 0.5 | 108 | < 0.3 | 118 | < 1 | 179 | 1600 | < 2 | < 0.5 | < 0.5 | 184 | 11.3 | < 5 | 1.57 | 53.8 | < 0.1 | < 3
78287 | 6 | 1.3 | 0.8 |  | 46.98 | 10.15 | 13.5 | 9.56 | 0.254 | 11.99 | 2.25 | 2.31 | 1.708 | 1.15 | 0.04 | 0.57 | 100.4 | 546 | 1771 | 8.1 | 251 | 43 | 18 | 1.7 | 0.1 | 1 | 0.2 | 3 | 1 | 1.9 | 0.18 | < 0.5 | < 0.05 | < 0.1 | 0.6 | 0.22 | 41 | 37.7 | 56 | 66.5 | 170 | 22.7 | 102 | 19.2 | 4.09 | 14.1 | 1.65 | 7.88 | 1.38 | 3.56 | 0.47 | 2.8 | 0.404 | < 2 | < 0.5 | 31 | < 0.3 | 99 | < 1 | 170 | 100 | 7 | < 0.5 | < 0.5 | 238 | 9.45 | < 5 | 1.65 | 49.3 | < 0.1 | < 3
78331 | 10 | < 0.5 | 0.5 |  | 43.49 | 5.66 | 13.83 | 30.8 | 0.186 | 3.72 | 0.73 | 0.42 | 0.378 | 0.13 | 0.39 | 0.85 | 100.2 | 256 | 271 | 2.6 | 102 | 123 | 7 | 1.1 | < 0.1 | < 1 | 0.1 | < 3 | < 1 | 0.9 | 0.11 | < 0.5 | < 0.05 | < 0.1 | 0.64 | 0.19 | 5 | 7.5 | 29 | 6.96 | 15.6 | 2.04 | 8.67 | 1.81 | 0.575 | 1.77 | 0.26 | 1.39 | 0.26 | 0.78 | 0.112 | 0.72 | 0.115 | < 2 | < 0.5 | 61 | < 0.3 | 654 | < 1 | 85 | 1000 | < 2 | 0.6 | < 0.5 | 2300 | 9.2 | < 5 | 0.54 | 12.6 | < 0.1 | < 3
78332 | 5 | 2.3 | 0.9 |  | 50.28 | 4.81 | 11.92 | 14.4 | 0.222 | 15.31 | 1.1 | 0.1 | 0.395 | 0.01 | 0.11 | 2.05 | 100.6 | 135 | 47 | 0.7 | 269 | 54 | 12 | 1.5 | 0.1 | 1 | < 0.1 | < 3 | < 1 | 1.6 | < 0.01 | < 0.5 | < 0.05 | < 0.1 | 0.07 | 0.05 | 1 | 14.6 | 39 | 4.49 | 15.4 | 2.69 | 14.1 | 3.79 | 1.12 | 4.1 | 0.57 | 2.97 | 0.54 | 1.5 | 0.214 | 1.27 | 0.176 | < 2 | < 0.5 | 3 | < 0.3 | 142 | < 1 | 130 | 100 | < 2 | < 0.5 | < 0.5 | 610 | 7.84 | < 5 | 0.76 | 48 | 0.1 | < 3
78333 | 5 | < 0.5 | < 0.5 |  | 98.33 | 0.43 | 0.33 | 0.05 | 0.006 | 0.08 | < 0.01 | 0.01 | 0.059 | 0.02 | 0.01 | 0.3 | 99.62 | < 2 | 6 | 0.7 | < 5 | < 1 | 1 | 0.8 | < 0.1 | < 1 | < 0.1 | < 3 | < 1 | 1.8 | 0.06 | < 0.5 | < 0.05 | < 0.1 | 1.76 | 0.22 | 1 | 4.2 | 68 | 10.9 | 23.4 | 2.79 | 10.7 | 2.02 | 0.295 | 1.52 | 0.19 | 0.92 | 0.15 | 0.41 | 0.056 | 0.33 | 0.051 | < 2 | < 0.5 | 2 | < 0.3 | < 1 | 1 | 2 | < 100 | < 2 | < 0.5 | < 0.5 | 24 | 0.28 | < 5 | 0.01 | 0.3 | < 0.1 | < 3
78334 | 7 | 4.5 | 4 |  | 50.32 | 3.1 | 14.64 | 14.88 | 0.217 | 15.01 | 0.44 | 0.04 | 0.474 | 0.02 | 0.06 | 1.31 | 100.5 | 36 | 12 | < 0.2 | 285 | 59 | 11 | 2.1 | 0.1 | < 1 | < 0.1 | < 3 | < 1 | 2.1 | < 0.01 | 1.3 | < 0.05 | < 0.1 | 0.24 | 0.04 | 1 | 21.9 | 55 | 8.53 | 31.1 | 5.47 | 28 | 6.78 | 1.2 | 6.31 | 0.92 | 4.71 | 0.86 | 2.3 | 0.307 | 1.87 | 0.283 | < 2 | < 0.5 | 130 | < 0.3 | 153 | < 1 | 142 | 5000 | < 2 | < 0.5 | < 0.5 | 388 | 10.1 | < 5 | 0.35 | 45 | 0.3 | < 3

## Codes_SIGÉOM
Laboratoire |  | CODE_METH_ANLS (Méthodes analytiques) |  | ELMN_CHIM et UNITE_TENR (Éléments chimiques et unité)
Code SIGÉOM (nom fichier) | Nom du laboratoire | Code SIGÉOM | Description de la méthode | Code SIGÉOM | Nom complet | Unité
ACCUR | Accurassay Laboratories | AA | Absorption atomique | Ac | Actinium | ppm
Actlabs | Activation Laboratories Ltd. | AG | Analyse gravimétrique | Ag | Argent | ppm
ACME | Acme Analytical Laboratories Ltd. | AN | Activation neutronique | Al | Aluminium | ppm
AGAT | AGAT Laboratories | AR_AA | Aqua regia + spectroscopie d'absorption atomique | Al2O3 | Oxyde d'aluminium | %
ALS | ALS Limited/ALS Chemex | AR_ICP | Aqua regia + ICP-AES/OES | Ar | Argon | ppm
ASSAYERS | Assayers Canada | AR_SM | Aqua regia + ICP-MS | As | Arsenic | ppm
BOURL | Laboratoire d'analyse Bourlamaque Ltée. | AS | Voltamétrie par strippage anodique | At | Astate | ppm
CHIMITEC | Chimitec Laboratories Analytical/chimitec Bondar Clegg (BC) | CAL | Calcul | Au | Or | ppb
CHEMEX | Chemex Labs Ltd. | CG | Analyse chimique classique | B | Bore | ppm
CFMINER | CF mineral research | CM | Chromatographie et spectrométrie de masse | Ba | Baryum | ppm
COREM | Consortium en recherche minéral | CO | Colorimétrie | BaO | Oxyde de baryum | %
CRM | Centre recherche minéral | COUL | Coulométrie | Be | Béryllium | ppm
CTMP | Centre de technologie minérale et de plasturgie Inc. | CP | Chromatographie par papier | Bi | Bismuth | ppm
EXPERT | Laboratoire Expert | DNC | Comptage de neutrons retardés (DNC) | Br | Brome | ppm
IND. | Indéterminé | DT_AA | Digestion total 4 acides + spectroscopie d'absorption atomique | C org | Carbone organique | ppm
IOS | Laboratoire IOS | DT_ICP | Digestion total 4 acides + ICP-AES/OES | C tot | Carbone total | %
ITS | Intertek testing Servicies | DT_OES | Digestion total 4 acides + ICP-OES | Ca | Calcium | ppm
METANOR | Métanor | DT_SM | Digestion total 4 acides + ICP-MS | CaO | Oxyde de calcium | %
SGS | SGS Canada Inc. | DX | Diffraction «X» | Cd | Cadmium | ppm
TECH | Techni-lab | EA | Spectroscopie d'émission atomique | Ce | Cérium | ppm
VERITAS | Bureau Veritas | ED | Emission densitomètre | Cgraph | Carbone graphitique | ppm
XRAY_LAB | X-Ray Laboratory | EF | Spectrométrie d'émission de flamme | Cl | Chlore | ppm
|  | EL | Electrolyse | Co | Cobalt | ppm
|  | ES | Electrode sélective d'ions | CO2 in | Carbone inorganique | %
|  | FL | Fluorimétrie | Cr | Chrome | ppm
|  | FUS_ES | Fusion meta/tétraborate de Lithium + Elec. Select. | Cr2O3 | Oxyde de chrome | %
|  | FUS_FX | Fusion meta/tétraborate de Lithium + XRF | Cs | Césium | ppm
|  | FUS_ICP | Fusion meta/tétraborate de Lithium + ICP-AES/OES | Ct:CO2 | Carbone total en CO2 | %
|  | FUS_NA | Fusion peroxyde de sodium + ICP-MS | Cu | Cuivre | ppm
|  | FUS_NA_ICP | Fusion peroxyde de sodium + ICP-AES/OES | Dy | Dysprosium | ppm
|  | FUS_SM | Fusion meta/tétraborate de Lithium + ICP-MS | EGP | Éléments du groupe du platine (Pt + Pd) | ppb
|  | FX | Fluorescence «X» | Er | Erbium | ppm
|  | HPA_ID | Incinérateur haute pression + dilution isotopique + ICP-MS | ETR | Éléments des terres rares (somme des lanthanides) | ppm
|  | ICP | Plasma à couplage inductif + MS/AES/OES | Eu | Europium | ppm
|  | ICPt | Dissolution totale | F | Fluor | ppm
|  | IF | Combustion + détection infrarouge | Fe | Fer | ppm
|  | IR | Spectroscopie infrarouge | Fe sol | Fer soluble | ppm
|  | KOH_CI | Fusion KOH + chromatographie ionique | Fe2O3t | Oxyde de fer total | %
|  | KOH_ES | Fusion KOH + Électrode sélective d'ions | Fe2O3v | Oxyde de fer ferrique | %
|  | PCC | Plasma à courant continu | FeO | Oxyde de fer ferreux | %
|  | PGNAA | Activation neutronique / rayons gamma instantanés | Fr | Francium | ppm
|  | PL | Emission de plasma | Ga | Gallium | ppm
|  | PY | Pyroanalyse | Gd | Gadolinium | ppm
|  | PY_AA | Pyroanalyse + spectroscopie d'absorption atomique | Ge | Germanium | ppm
|  | PY_AG | Pyroanalyse + analyse gravimétrique | Gp |  | ppb
|  | PY_AN | Pyroanalyse + activation neutronique | H2O+ | H2O+ (eau de constitution) | %
|  | PY_ICP | Pyroanalyse + ICP-AES/OES | H2O- | H2O- (eau faiblement fixée 'humidité') | %
|  | PY_NI | Pyroanlayse avec NiS + ICP-MS | He | Hélium | ppm
|  | PY_NI_AN | Pyroanalyse avec NiS + activation neutronique | Hf | Hafnium | ppm
|  | PY_PCC | Pyroanalyse + plasma à courant continu | Hg | Mercure | ppb
|  | PY_SM | Pyroanalyse + ICP-MS | Ho | Holmium | ppm
|  | SG | Spectrométrie gamma | I | Iode | ppm
|  | SM | Spectrométrie de masse | In | Indium | ppm
|  | SO | Spectrométrie optique | Ir | Iridium | ppb
|  | SOM_EGP | Pt + Pd seulement | K | Potassium | ppm
|  | SOM_ETR | Somme des lanthanides | K2O | Oxyde de potassium | %
|  | SP | Spectophotométrie | Kr | Krypton | ppm
|  | ST | Scintillomètre | La | Lanthane | ppm
|  | SX | Spectrométrie à rayon X | Li | Lithium | ppm
|  | YO | Inconnu | Li2O | Oxyde de lithium | %
|  |  |  | Lu | Lutécium | ppm
|  |  |  | Mg | Magnésium | ppm
|  |  |  | MgO | Oxyde de magnésium | %
|  |  |  | Mn | Manganèse | ppm
|  |  |  | MnO | Oxyde de manganèse | %
|  |  |  | Mo | Molybdène | ppm
|  |  |  | MoS2 | Molybdenite | %
|  |  |  | N | Azote | ppm
|  |  |  | Na | Sodium | ppm
|  |  |  | Na2O | Oxyde de sodium | %
|  |  |  | Nb | Niobium | ppm
|  |  |  | Nb2O5 | Oxyde de Niobium | %
|  |  |  | Nd | Néodyme | ppm
|  |  |  | Ne | Neon | ppm
|  |  |  | Ni | Nickel | ppm
|  |  |  | Np | Neptunium | ppm
|  |  |  | Os | Osmium | ppb
|  |  |  | P | Phosphore | ppm
|  |  |  | P2O5 | Oxyde de phosphore | %
|  |  |  | PAF | Perte au feu | %
|  |  |  | PAF2 | Perte au feu (FeO et du Fe2O3) | %
|  |  |  | Pb | Plomb | ppm
|  |  |  | Pd | Palladium | ppb
|  |  |  | Pm | Prométhium | ppm
|  |  |  | Po | Polonium | ppm
|  |  |  | Pr | Praséodyme | ppm
|  |  |  | Pt | Platine | ppb
|  |  |  | Pu | Plutonium | ppm
|  |  |  | Ra | Radium | ppm
|  |  |  | Rb | Rubidium | ppm
|  |  |  | Re | Rhénium | ppb
|  |  |  | Rh | Rhodium | ppb
|  |  |  | Rn | Radon | ppm
|  |  |  | Ru | Ruthénium | ppb
|  |  |  | S | Soufre | %
|  |  |  | Sb | Antimoine | ppm
|  |  |  | Sc | Scandium | ppm
|  |  |  | Se | Sélénium | ppm
|  |  |  | Si | Silicium | ppm
|  |  |  | SiO2 | Oxyde de silicium | %
|  |  |  | Sm | Samarium | ppm
|  |  |  | Sn | Étain | ppm
|  |  |  | Sr | Strontium | ppm
|  |  |  | SrO | Oxyde de strontium | %
|  |  |  | Ta | Tantale | ppm
|  |  |  | Ta2O3 | Oxyde de tantale | %
|  |  |  | Ta2O5 | Pentoxyde de tantale | %
|  |  |  | Tb | Terbium | ppm
|  |  |  | Te | Tellure | ppm
|  |  |  | Th | Thorium | ppm
|  |  |  | ThO2 | Oxyde de Thorium | %
|  |  |  | Ti | Titane | ppm
|  |  |  | TiO2 | Oxyde de titane | %
|  |  |  | Tl | Thallium | ppm
|  |  |  | Tm | Thulium | ppm
|  |  |  | TOT | Total | %
|  |  |  | TOT2 | Total 2 | %
|  |  |  | Tr2O3 | Terres rares | %
|  |  |  | U | Uranium | ppm
|  |  |  | V | Vanadium | ppm
|  |  |  | V2O5 | Oxyde de vanadium | %
|  |  |  | W | Tungstène | ppm
|  |  |  | Xe | Xénon | ppm
|  |  |  | Y | Yttrium | ppm
|  |  |  | Y2O3 | Oxyde de yttrium | %
|  |  |  | Yb | Ytterbium | ppm
|  |  |  | Zn | Zinc | ppm
|  |  |  | Zr | Zirconium | ppm
|  |  |  | ZrO2 | Oxyde de zirconium | %